## Para descargar
CARACTERÍSTICAS TÉCNICAS DE LOS BRONCES FUNDIDOS NORMALIZADOS
TIPIFICACIÓN | NORMAS | [5 empty] | COMPOSICIONES % EN PESO | [10 empty] | VALORES FÍSICOS SOBRE PROBETAS |  |  |  | GUÍA DE APLICACIONES Y PROCESOS
| SAE (1) | ASTM (2) | CDA (3) | DIN (4) (5) | UNI (6) (7) (8) | BSI (9) | Cu | Sn | Pb | Zn | NI | Fe | P | AI | Mn | Si | Otros | Resist. Tracción (10) | Límite Elástico (11) | Alarga-miento (12) | Dureza Brinell (13) | USOS Y APLICACIONES PRINCIPALES
BRONCES AL ESTAÑO FOSFOROSOS LEGÍTIMOS | 62 | B-22 D B-143-1A | 905 | G-Cu Sn 10 Zn (4) | Bzn 4 (6) | G1-C | 86,0 89,0 | 9,0 11,0 | 0.3 | 1,0 3,0 | 1 | --- | 0.5 | --- | --- | --- | --- | 28,0 31,6 | 12,7 15,5 | 20 25 | 77 | Cojines, bujes, aros de pistón, impelentes para bombas, coronas dentadas, componentes de válvulas.
| 63 | B-505 (14) | 927 | --- | --- | --- | 86,0 89,0 | 9,0 11,0 | 1,0 2,5 | 0.7 | 1 | --- | 0.25 | --- | --- | --- | --- | 24,6 29,5 | 14.8 | 10 20 | 75 | Componentes sujetos a presión de vapor saturado (250°C), camisas de ejes, cojinetes de escasas paredes.
| 65 | B-505 (14) | 907 | G-Sn Bz10 (4) | B-10 (6) | PB1-C | 88,0 90,0 | 10,0 12,0 | 0.5 | 0.5 | --- | --- | 0.3 | --- | --- | --- | --- | 24,8 30,9 | 12,6 15,5 | 10 20 | 80 | Coronadas dentadas, bujes solicitados, coronas y alabes de bombas para líquidos acidulados.
| 65 + Ni | --- | --- | --- | --- | --- | 88,0 90,0 | 10,0 12,0 | 0.5 | 0.5 | 2 | --- | 0.3 | --- | --- | --- | --- | 25,5 31,0 | 12,6 15,5 | 10 25 | 85 | Ruedas helicoideales y dentadas de marchas rápidas con esfuerzo de choque- Ruedas satelitales y portadoras.
| 620 | B-143-1B | 903 | --- | --- | --- | 86,0 89,0 | 7,5 9,0 | 0.3 | 3,0 5,0 | 1 | --- | 0.05 | --- | --- | --- | --- | 28,1 31,6 | 12,7 14,8 | 20 30 | 70 | Casquillos marinos, camisas de calandras, cilindros papelerias, ruedas helicoidales con bajos esfuerzos.
| 621 | B-143-2B | 923 | --- | --- | --- | 85,0 89,0 | 7,5 9,0 | 1 | 2,5 5,0 | 1 | --- | 0.05 | --- | --- | --- | --- | 25,3 28,1 | 11,2 14,1 | 18 25 | 70 | Idénticas condiciones mecánicas y estructurales que el SAE620, buena maquinibilidad u sutilez.
| 622 | B-61 B-143-2A | 922 | --- | Bzn6 (6) | --- | 86,0 90,0 | 5,5 6,5 | 1,0 2,0 | 3,0 5,0 | 1 | --- | 0.05 | --- | --- | --- | --- | 23,9 28,1 | 11,2 14,1 | 22 30 | 65 | Válvulas, accesorios y partes que deban soportar presiones de hasta 250°C.
| 640 | B-505 (14) | 925 | G-Cu Sn Bz 12 (4) | --- | PB2-C | 85,0 88,0 | 10,0 12,0 | 1,0 1,5 | 0.5 | 0,8 1,5 | --- | 0,20 0,30 | --- | --- | --- | --- | 24,6 30,9 | 13.4 | 10 20 | 80 | Coronas dentadas, aros de sincronización, bujes cojinetes, placas de sostén.
| --- | --- | --- | G-Cu Sn Bz 14 (4) | B-14 (6) | --- | 84,0 88,0 | 12,0 16,0 | ≤1 | R | ≤0,5 | --- | ≤0,05 | --- | --- | --- | Cu+Sn 98,5 | 18 | 13 | 3 | 85 | Adecuados para cojinetes de deslizamiento, coronas helicoidales, partes de válvulas de alta presión.
| --- | --- | --- | G- Cu Sn Bz 20 (4) | B-20 (6) | --- | 78,0 81,0 | 18,0 21,0 | ≤1 | R | ≤0,5 | --- | ≤0,05 | --- | --- | --- | Cu+Sn 97,5 | 15 | --- | --- | 150 | Piezas con fuerte precisión de fricción,placas con fuertes desgastes. No adecuado para esfuerzos de choque.
BRONCES CON PLOMO / ESTAÑO Antifricción | 64 | B-144-3A | 937 | --- | B-PB12 (6) | LB2-C | 78,0 82,0 | 9,0 11,0 | 8,0 11,0 | 0.7 | 0.7 | --- | 0.05 | --- | --- | --- | --- | 17,6 24,6 | 8,5 12,7 | 8 20 | 60 | Cojinetes para bajas velocidades y cargas pesadas. Bujes cojinetes con defectos de lubricación.
| 66 | B-144-3C | 935 | Rg5 (4) | --- | LB4-C | 83,0 86,0 | 4,5 6,0 | 8,0 10,0 | 2 | 0.5 | --- | --- | --- | --- | --- | --- | 17,6 22,5 | 8,4 11,2 | 8 20 | 60 | Pequeños cojinetes y bujes. Cojinetes revestidos con metal blanco antifricción.
| 67 | B-505 (14) | 939 | --- | --- | --- | 76,5 79,5 | 5,0 5,0 | 14,0 18,0 | 1.5 | 0.8 | --- | 0.05 | --- | --- | --- | --- | 17,5 22,5 | 11,2 15,5 | 5 7 | 63 | Cojinetes para servicios generales, cuerpos de bombas e impulsores para aguas de minas.
| 660 | B-144-3B | 932 | --- | --- | --- | 81,0 85,0 | 6,3 7,5 | 6,0 8,0 | 2,0 4,0 | 0.5 | --- | 0.15 | --- | --- | --- | --- | 21,1 24,6 | 9,8 12,7 | 12 20 | 65 | Usos generales mecánicos en forma de bujes, cojinetes, etc.
| --- | B-144-3E B-66 | 943 | --- |  | LB5-C | 68,5 73,5 | 4,5 6,0 | 22,0 25,0 | 0.5 | 0.7 | --- | 0.05 | --- | --- | --- | --- | 14,8 19,0 | 9.1 | 7 10 | 48 | Cojinetes con altas velocidades y cargas livianas. Empaquetaduras y sellos mecánicos.
BRONCES ROJOS | 40 | B-62 B145-A4 | 836 | RgA (4) | B-PB20 (6) | LG2-C | 84,0 86,0 | 4,0 6,0 | 4,0 6,0 | 4,0 6,0 | 1 | --- | 0.05 | --- | --- | --- | --- | 21,1 26,0 | 9,8 12,0 | 20 30 | 60 | Válvulas, bridas, accesorios p/cañerias, cuerpos de bombas con partes estructurales, impelentes.
| --- | B-505 (14) | 842 | --- | BZN8 (6) | --- | 78,0 82,0 | 4,0 6,0 | 2,0 3,0 | 10,0 16,0 | 0.7 | --- | 0.05 | --- | --- | --- | --- | 19.7 | --- | 15 | --- | Accesorios para cañerias, codos, tes, cuplas, uniones, bujes y tuercas.
LATON | 41 | B-146-6B | 854 | G-Ms 64 (5) | --- | SCB3-C | 65,0 70,0 | 1.5 | 1,5 3,7 | R | --- | --- | --- | --- | --- | --- | --- | 21,1 23,9 | 7,7 8,4 | 20 35 | 50 | Piezas en general, que no estén sujetas a elevadas presiones.
BRONCES AL MANGANESIO | 43 | B-147-8A | 865 | G-SoMs F-45 (5) | OT63 (8) | HTB1-C | 55,0 60,0 | 1 | 0.4 | R | 0.5 | 0,4 2,0 | --- | 0,5 1,5 | 1.5 | --- | --- | 45,7 50,0 | 17,6 19,7 | 20 30 | 100 | Elementos mecánicos que requieren resistencia y tenacidad, brazos de palancas, embragues, etc.
| 430 A | B-147-8B | 862 | G-SoMs P-75 (5) | G-CuZn38 ALFe1Mn1 (7) | HTB3-C | 60,0 68,0 | 0.2 | 0.2 | R | --- | 2,0 4,0 | --- | 3,0 7,0 | 2,5 5,0 | --- | --- | 63,2 86,7 | 31,6 33,7 | 18 20 | 180 | Piezas marinas de fundición: Contra marchas, placas de desgaste.
| 430 B | B-22-E B-147-8C | 863 | G-SoMs F-15 (5) | --- | HTB3-C | 60,0 68,0 | 0.2 | 0.2 | R | --- | 2,0 4,0 | --- | 3,0 7,0 | 2,5 5,0 | --- | --- | 77,3 83,6 | 42,2 58,3 | 12 18 | 225 | Servicios extrapesados y de elevada resistencia, tornillos sin fin, zapatas de desgaste.
BRONCES AL ALUMINIO Cupro - aluminios | 68 A | B-148-9A | 952 | G-SoMs F-50 (5) | --- | AB1-C | 86 | --- | --- | --- | --- | 2,5 4,0 | --- | 8,5 9,5 | --- | --- | 1 | 45,7 56,2 | 17,6 19,0 | 20 35 | 125 (15) | Bombas resistentes a los ácidos, asientos de válvulas, guías, émbolos, engranajes solicitados.
| 68 B | B148-9B | 953 | G-AlBz9 (5) | --- | AB1-C | 86 | --- | --- | --- | --- | 0,8 1,5 | --- | 9,0 11,0 | --- | --- | 1 | 45,7 56,2 | 17,6 19,0 | 20 35 | 125 (15) | Tuercas reguladoras, mordazas de soldaduras, guías para laminadoras, equipos marinos.
| --- | B148-9C | 954 | --- | --- | --- | 83 | --- | --- | --- | 2.5 | 3,0 5,0 | --- | 10,0 11,5 | 0.5 | --- | 0.5 | 52,7 59,8 | 21,1 24,6 | 12 35 | 140 (15) | Asientos y guías de válvulas, tornillos sin fin, cojinetes, ganchos para decapados.
| --- | B-148-9D | 955 | --- | G-CuAl 11 Fe4N1 (7) | AB2-C | 78 | --- | --- | --- | 3,0 5,5 | 3,0 6,0 | --- | 10,0 12,0 | 3.5 | --- | --- | 63,3 70,3 | 28,1 30,9 | 6 12 | 195 (15) | Guías y asientos de válvulas para motores de aviación, partes resistentes a la corrosión.
| --- | B-148-9E | 956 | --- | --- | --- | 88 | --- | --- | --- | 0.25 | --- | --- | 6,0 8,0 | --- |  | 1 | 42,2 52,7 | 19,7 23,9 | 10 18 | 140 (15) | Terminales, conexiones eléctricas, válvulas para vapor, herrajes marinos.
| --- | B-148-9F | 957 | --- | --- | CMA1-C | 71 | --- | 0.3 | --- | 1,5 3,0 | 2,0 4,0 | --- | 7,0 8,5 | 11,0 14,0 |  | 0.5 | 63,3 66,8 | 28,1 31,6 | 20 26 | 180 (15) | Herramientas de seguridad, rodillos de soldadoras, segmentos de desgaste, válvulas.

## WEB
CARACTERÍSTICAS TÉCNICAS DE LOS BRONCES FUNDIDOS NORMALIZADOS
TIPIFICACIÓN | NORMAS | VALORES FÍSICOS SOBRE PROBETAS |  |  |  | GUÍA DE APLICACIONES Y PROCESOS
| SAE (1) | Resist. Tracción (10) | Límite Elástico (11) | Alarga-miento (12) | Dureza Brinell (13) | USOS Y APLICACIONES PRINCIPALES
BRONCES AL ESTAÑO FOSFOROSOS LEGÍTIMOS | 62 | 28,0 31,6 | 12,7 15,5 | 20 25 | 77 | Cojines, bujes, aros de pistón, impelentes para bombas, coronas dentadas, componentes de válvulas.
| 63 | 24,6 29,5 | 14.8 | 10 20 | 75 | Componentes sujetos a presión de vapor saturado (250°C), camisas de ejes, cojinetes de escasas paredes.
| 65 | 24,8 30,9 | 12,6 15,5 | 10 20 | 80 | Coronadas dentadas, bujes solicitados, coronas y alabes de bombas para líquidos acidulados.
| 65 + Ni | 25,5 31,0 | 12,6 15,5 | 10 25 | 85 | Ruedas helicoideales y dentadas de marchas rápidas con esfuerzo de choque- Ruedas satelitales y portadoras.
| 620 | 28,1 31,6 | 12,7 14,8 | 20 30 | 70 | Casquillos marinos, camisas de calandras, cilindros papelerias, ruedas helicoidales con bajos esfuerzos.
| 621 | 25,3 28,1 | 11,2 14,1 | 18 25 | 70 | Idénticas condiciones mecánicas y estructurales que el SAE620, buena maquinibilidad u sutilez.
| 622 | 23,9 28,1 | 11,2 14,1 | 22 30 | 65 | Válvulas, accesorios y partes que deban soportar presiones de hasta 250°C.
| 640 | 24,6 30,9 | 13.4 | 10 20 | 80 | Coronas dentadas, aros de sincronización, bujes cojinetes, placas de sostén.
| --- | 18 | 13 | 3 | 85 | Adecuados para cojinetes de deslizamiento, coronas helicoidales, partes de válvulas de alta presión.
| --- | 15 | --- | --- | 150 | Piezas con fuerte precisión de fricción,placas con fuertes desgastes. No adecuado para esfuerzos de choque.
BRONCES CON PLOMO/ ESTAÑO Antifricción | 64 | 17,6 24,6 | 8,5 12,7 | 8 20 | 60 | Cojinetes para bajas velocidades y cargas pesadas. Bujes cojinetes con defectos de lubricación.
| 66 | 17,6 22,5 | 8,4 11,2 | 8 20 | 60 | Pequeños cojinetes y bujes. Cojinetes revestidos con metal blanco antifricción.
| 67 | 17,5 22,5 | 11,2 15,5 | 5 7 | 63 | Cojinetes para servicios generales, cuerpos de bombas e impulsores para aguas de minas.
| 660 | 21,1 24,6 | 9,8 12,7 | 12 20 | 65 | Usos generales mecánicos en forma de bujes, cojinetes, etc.
| --- | 14,8 19,0 | 9.1 | 7 10 | 48 | Cojinetes con altas velocidades y cargas livianas. Empaquetaduras y sellos mecánicos.
BRONCES ROJOS | 40 | 21,1 26,0 | 9,8 12,0 | 20 30 | 60 | Válvulas, bridas, accesorios p/cañerias, cuerpos de bombas con partes estructurales, impelentes.
| --- | 19.7 | --- | 15 | --- | Accesorios para cañerias, codos, tes, cuplas, uniones, bujes y tuercas.
LATON | 41 | 21,1 23,9 | 7,7 8,4 | 20 35 | 50 | Piezas en general, que no estén sujetas a elevadas presiones.
BRONCES AL MANGANESIO | 43 | 45,7 50,0 | 17,6 19,7 | 20 30 | 100 | Elementos mecánicos que requieren resistencia y tenacidad, brazos de palancas, embragues, etc.
| 430 A | 63,2 86,7 | 31,6 33,7 | 18 20 | 180 | Piezas marinas de fundición: Contra marchas, placas de desgaste.
| 430 B | 77,3 83,6 | 42,2 58,3 | 12 18 | 225 | Servicios extrapesados y de elevada resistencia, tornillos sin fin, zapatas de desgaste.
BRONCES AL ALUMINIO Cupro - aluminios | 68 A | 45,7 56,2 | 17,6 19,0 | 20 35 | 125 (15) | Bombas resistentes a los ácidos, asientos de válvulas, guías, émbolos, engranajes solicitados.
| 68 B | 45,7 56,2 | 17,6 19,0 | 20 35 | 125 (15) | Tuercas reguladoras, mordazas de soldaduras, guías para laminadoras, equipos marinos.
| --- | 52,7 59,8 | 21,1 24,6 | 12 35 | 140 (15) | Asientos y guías de válvulas, tornillos sin fin, cojinetes, ganchos para decapados.
| --- | 63,3 70,3 | 28,1 30,9 | 6 12 | 195 (15) | Guías y asientos de válvulas para motores de aviación, partes resistentes a la corrosión.
| --- | 42,2 52,7 | 19,7 23,9 | 10 18 | 140 (15) | Terminales, conexiones eléctricas, válvulas para vapor, herrajes marinos.
| --- | 63,3 66,8 | 28,1 31,6 | 20 26 | 180 (15) | Herramientas de seguridad, rodillos de soldadoras, segmentos de desgaste, válvulas.