## WEB
CARACTERÍSTICAS TÉCNICAS DE LOS BRONCES FUNDIDOS NORMALIZADOS
TIPIFICACIÓN | NORMAS | VALORES FÍSICOS SOBRE PROBETAS |  |  |  | GUÍA DE APLICACIONES Y PROCESOS
| SAE (1) | Resist. Tracción (10) | Límite Elástico (11) | Alarga-miento (12) | Dureza Brinell (13) | USOS Y APLICACIONES PRINCIPALES
BRONCES AL ESTAÑO FOSFOROSOS LEGÍTIMOS | 62 | 28,0 31,6 | 12,7 15,5 | 20 25 | 77 | Cojines, bujes, aros de pistón, impelentes para bombas, coronas dentadas, componentes de válvulas.
| 63 | 24,6 29,5 | 14.8 | 10 20 | 75 | Componentes sujetos a presión de vapor saturado (250°C), camisas de ejes, cojinetes de escasas paredes.
| 65 | 24,8 30,9 | 12,6 15,5 | 10 20 | 80 | Coronadas dentadas, bujes solicitados, coronas y alabes de bombas para líquidos acidulados.
| 65 + Ni | 25,5 31,0 | 12,6 15,5 | 10 25 | 85 | Ruedas helicoideales y dentadas de marchas rápidas con esfuerzo de choque- Ruedas satelitales y portadoras.
| 620 | 28,1 31,6 | 12,7 14,8 | 20 30 | 70 | Casquillos marinos, camisas de calandras, cilindros papelerias, ruedas helicoidales con bajos esfuerzos.
| 621 | 25,3 28,1 | 11,2 14,1 | 18 25 | 70 | Idénticas condiciones mecánicas y estructurales que el SAE620, buena maquinibilidad u sutilez.
| 622 | 23,9 28,1 | 11,2 14,1 | 22 30 | 65 | Válvulas, accesorios y partes que deban soportar presiones de hasta 250°C.
| 640 | 24,6 30,9 | 13.4 | 10 20 | 80 | Coronas dentadas, aros de sincronización, bujes cojinetes, placas de sostén.
| --- | 18 | 13 | 3 | 85 | Adecuados para cojinetes de deslizamiento, coronas helicoidales, partes de válvulas de alta presión.
| --- | 15 | --- | --- | 150 | Piezas con fuerte precisión de fricción,placas con fuertes desgastes. No adecuado para esfuerzos de choque.
BRONCES CON PLOMO/ ESTAÑO Antifricción | 64 | 17,6 24,6 | 8,5 12,7 | 8 20 | 60 | Cojinetes para bajas velocidades y cargas pesadas. Bujes cojinetes con defectos de lubricación.
| 66 | 17,6 22,5 | 8,4 11,2 | 8 20 | 60 | Pequeños cojinetes y bujes. Cojinetes revestidos con metal blanco antifricción.
| 67 | 17,5 22,5 | 11,2 15,5 | 5 7 | 63 | Cojinetes para servicios generales, cuerpos de bombas e impulsores para aguas de minas.
| 660 | 21,1 24,6 | 9,8 12,7 | 12 20 | 65 | Usos generales mecánicos en forma de bujes, cojinetes, etc.
| --- | 14,8 19,0 | 9.1 | 7 10 | 48 | Cojinetes con altas velocidades y cargas livianas. Empaquetaduras y sellos mecánicos.
BRONCES ROJOS | 40 | 21,1 26,0 | 9,8 12,0 | 20 30 | 60 | Válvulas, bridas, accesorios p/cañerias, cuerpos de bombas con partes estructurales, impelentes.
| --- | 19.7 | --- | 15 | --- | Accesorios para cañerias, codos, tes, cuplas, uniones, bujes y tuercas.
LATON | 41 | 21,1 23,9 | 7,7 8,4 | 20 35 | 50 | Piezas en general, que no estén sujetas a elevadas presiones.
BRONCES AL MANGANESIO | 43 | 45,7 50,0 | 17,6 19,7 | 20 30 | 100 | Elementos mecánicos que requieren resistencia y tenacidad, brazos de palancas, embragues, etc.
| 430 A | 63,2 86,7 | 31,6 33,7 | 18 20 | 180 | Piezas marinas de fundición: Contra marchas, placas de desgaste.
| 430 B | 77,3 83,6 | 42,2 58,3 | 12 18 | 225 | Servicios extrapesados y de elevada resistencia, tornillos sin fin, zapatas de desgaste.
BRONCES AL ALUMINIO Cupro - aluminios | 68 A | 45,7 56,2 | 17,6 19,0 | 20 35 | 125 (15) | Bombas resistentes a los ácidos, asientos de válvulas, guías, émbolos, engranajes solicitados.
| 68 B | 45,7 56,2 | 17,6 19,0 | 20 35 | 125 (15) | Tuercas reguladoras, mordazas de soldaduras, guías para laminadoras, equipos marinos.
| --- | 52,7 59,8 | 21,1 24,6 | 12 35 | 140 (15) | Asientos y guías de válvulas, tornillos sin fin, cojinetes, ganchos para decapados.
| --- | 63,3 70,3 | 28,1 30,9 | 6 12 | 195 (15) | Guías y asientos de válvulas para motores de aviación, partes resistentes a la corrosión.
| --- | 42,2 52,7 | 19,7 23,9 | 10 18 | 140 (15) | Terminales, conexiones eléctricas, válvulas para vapor, herrajes marinos.
| --- | 63,3 66,8 | 28,1 31,6 | 20 26 | 180 (15) | Herramientas de seguridad, rodillos de soldadoras, segmentos de desgaste, válvulas.