## Para descargar
CARACTERÍSTICAS TÉCNICAS DE LOS ACEROS
ACEROS | TIPO | COMPOSICIÓN QUÍMICA SEGÚN NORMA (1) ASI - SAE (EN %) | [5 empty] | APLICACIONES MÁS COMUNES | TRATAMIENTOS TÉRMICOS ORIENTATIVOS (2) | [5 empty] | EQUIVALENCIAS O SEMEJANZAS CON NORMAS O MARCAS
|  | C | SI | Mn | Cr | Mo | Otros |  | RECOCIDO |  | TEMPLE |  |  |  | N°DIN | BOEHLER | ACINDAR | STYRIA | ELECTRO METAL | UDDE HOLM STORA | VILLARES
[9 empty] | °C APROX | HB | °C APROX | ENFRIAR | REVENIR | HRC
RÁPIDOS | M35 | 0,80 -0,85 | 0,10 - 0,40 | 0,10 - 0,40 | 3,90 - 4,40 | 4,75 - 5,25 | Co 4,75 - 5,25 V 1,75 - 2,15 W 6,15 - 6,65 | Brocas, fresas, brochas y herramientas de corte con altas exigencias de trabajo. | 790 860 | 230 250 | 1210. 1250 | ACEITE O SALES | 540 600 | 66 62 | 1,3243 5-6-5-2-5 | Mo RAPID EXTRA 500 | --- | PHANTER EXTRA 655 | EM 35 | STORA 424 | VK-5E
| M2 | 0,80 -0,85 | 0,10 - 0,40 | 0,10 - 0,40 | 4,00 - 4,25 | 4,75 - 5,25 | V 1,70 - 2,10 W 6,00 - 6,50 | Brocas, fresas, brochas insertos y punzones de corte. Herramientas para madera dura, machos y calisuares. | 840 880 | 217 248 | 1190 1230 | ACEITE O SALES | 550 580 | 65 63 | 1,3343 5-6-5-2 | S-600 (SUPER RAPID EXTRA Mo) | ROSARAPID 2(Mo 20) | SS652 | EM 2 | STORA 29 | VWM 2
INDEFOR- MABLES | D6 | 2,10 - 2,20 | 0,70 - 1,00 | 0,20 - 0,40 | 11,5 - 12,5 | --- | W 0,60 - 0,90 | Matrices, punzones, cuchillas y núcleos de corte para chapa fina, rodillos roscadores, enderezadores y de conformación. | 820 870 | 212 255 | 940 970 | ACEITE | 200 370 | 62 58 | 1,2436 X210CrW12 | K100 (ESP KR) | ROSAFORM K (BORA) | CROMO ESPECIAL B | ED 6 | SVERKER 3 | VC 131
| 01 | 0,90 - 1,00 | 0,10 - 0,40 | 1,10 - 1,40 | 0,40 - 0,60 | --- | V 0,15 - 0,30 W 0,40 - 0,60 | Matrices de embutido y punzonado para chapa fina. Machos, peines y terrajas. Matrices para plásticos y no ferrosos. Cuchillos para madera y papel. Calibres. | 770 810 | 183 212 | 780 820 | ACEITE | 150 430 | 62 50 | 1,2510 100 MnCrW4 | K 460 (AMUTIT S) | ROSAFORM (VERESTA) | SWS | EO 1 | STORA 16 | VND
PARA TRABAJOS EN CALIENTE | H13 | 0,35 - 0,45 | 0,90 - 1,1 | 0,20 - 0,50 | 5,00 - 5,50 | 1,20 - 1,50 | V 0,85 - 1,15 | Matrices para prensas y retopadoras, extrusión e inyección de no ferrosos y plásticos. Cizallas, punzones y mandriles. Desgasificados y desoxidados en vacio(REFUSION) | 840 880 | 192 229 | 990 1020 | ACEITE O SALES | 540 590 | 51 43 | 1,2344 X40CrMoV51 | W 320 (US ULTRA 2) | ROSATERM 13 ( E38 Mo) | SPG EXTRA | EH 13 | ORVAR 2 | ---
| H10 | 0,35 - 0,45 | 0,80 - 1,20 | 0,40 - 0,70 | 3,00 - 3,50 | 2,25 - 2,75 | V 0,25 - 0,40 | Matrices para prensas y retopadoras de acero y no ferrosos. Cuchillas. Extrusión y fundición a presión no ferrosos. | 870 900 | 220 240 | 1000 1030 | ACEITE O SALES | 370 600 | 52 45 | 1,235 X32CrMoV33 | W 320 ( WMD) | --- | WKM 33 | E 2365 | --- | VCM
| L6 | 0,65 - 0,80 | 0,10 - 0,40 | 0,40 - 0,35 | 0,75 - 1,20 | 0,20 - 0,40 | Ni 1,25 - 2,20 V 0,15 | Matrices para martinetes, inyección de termoplásticos y no ferrosos livianos. Cizallas. | 760 790 | 183 212 | 820 870 | ACEITE | 200 430 | 62 48 | 1,2763 60NiCrMoV12 | W 500 (GNME) | ROSATERM 1 (AMS EXTRA) | NHP SPECIAL | E 2714 | GRANE | VMO
PARA TRABAJOS EN FRÍO | S1 | 0,40 - 0,60 | 0,20 - 0,40 | 0,10 - 0,40 | 1,15 - 1,65 | 0,50 MÁX | V 0,15 - 0,30 W 2,00 - 2,50 | Punzones, cuños y rebarbadores. Herramientas para madera y martillos neumáticos. Cuchillas para chapa gruesa. | 790 820 | 192 235 | 900 980 | ACEITE | 150 530 | 57 45 | 1,2550 60WCrV7 | K 455 MY EXTRA | ROSADURAX (DURAX W2) | TENIT W | E 2542 | REGIN 3 | VW 3
| 52100 | 0,95 - 1,10 | 0,20 - 0,35 | 0,25 - 0,45 | 1,30 - 1,50 | --- | P 0,025 MÁX S 0,025 MÁX | Rodillos de laminación y conformación de metales. Brocas, terrajas, machos y escariadores. Moldes de cerámica. Calibres. | 740 790 | 183 241 | 800 870 | ACEITE | 150 170 | 62 60 | 1,2067 100 Cr 6 | W 150 (K 150) | ROSACROM (SKL) | KLS | E 52100 | --- | VC 52
MOLDES PLÁSTICOS | 420 MP | 0.38 | 1,00 MÁX | 1,00 MÁX | 13 | --- | Desgasificado y desoxidado en vacio (REFUSION) | Moldes para inyección o compresión de plásticos y PVC. Moldes para industria del vidrio. Alta resistencia a la corroción, facilidad de pulido. | 780 850 | 192 207 | 1000 1050 | ACEITE O SALES | 300 370 | 52 47 | --- | M 310 | --- | --- | E 420 MP | STAVAX ESR | ---
| P20 | 0,30 - 0,40 | 0,20 - 0,50 | 0,65 - 1,00 | 0,10 - 1,90 | 0,20 - 0,45 | Ni 0,90 - 1,00 | Moldes y portamoldes para plásticos, acrilicos, nylon y no ferrosos de bajo punto de fusión, facilidad de pulido. Desgasificados y desoxidados en vacio(REFUSION) | 815 | 230 | SE ENTREGA PRETEMPLADO A 28-32 HRC PUEDE CEMENTARSE O NITRURARCE |  |  |  | 1,2330 35 CrMo4 | M 201 | ROSATERM 2 | --- | EP 20 | IMPAX | P - 20
PARA CONSTRUCCIÓN MECÁNICA | 8620 | 0,18 - 0,23 | 0,20 - 0,35 | 0,70 - 0,90 | 0,40 - 0,60 | 0,15 - 0,25 | Ni 0,40 - 0,70 P 0,04 MÁX S 0,04 MÁX | Ejes, engranajes, cremalleras, bulones y piezas mecánicas de resistencia al desgaste. ( PARA CEMENTACIÓN). | Normalizado 875 - 915°C HB 174 Recocido ablandamiento 680°C HB 149 - Cementado 900 - 930°C Temple 845°C Aceite - revenir 150°C HRC 25 | [5 empty] | CORTES A MEDIDA SERVICIO DE ENTREGA ASISTENCIA TECNICA
| 4140 | 0,38 - 0,43 | 0,20 - 0,35 | 0,75 - 1,00 | 0,80 - 1,10 | 0,15 - 0,25 | P 0,04 MÁX S 0,04 MÁX | Ejes, engranajes, bulones y piezas mecánicas. Para moldes, portamatrices. Piezas sometidas a desgaste. | 790 840 | 179 192 | 840 870 | ACEITE | 540 650 | 36 29
| 1045 | 0,43 - 0,50 | 0,10 - 0,20 | 0,70 - 1,00 | --- | --- | P 0,04 MÁX S 0,05 MÁX | Piezas mecánicas en general. | 810 860 | 174 183 | 800 840 | ACEITE O AGUA | 540 650 | 28 20
INOXIDABLES | 304 | 0,08 MÁX | 1,00 MÁX | 2,00 MÁX | 18 - 20 | --- | Ni 8,00 - 12,00 P 0,045 MÁX S 0,03 MÁX | Válvulas, ejes, tornillos y piezas para la industria química, petroquímica, alimenticia, farmacéutica, de papel. Equipamiento e instrumental médico y odontológico. | Hipertemple (RECOCIDO) a 980 - 1150°C enfriar al agua dureza aprox. HB 142 endurece por deformación no por temple
| 316 | 0,08 MÁX | 1,00 MÁX | 2,00 MÁX | 16 - 18 | 2,00 - 3,00 | Ni 10,00 - 14,00 P 0,045 MÁX S 0,03 MÁX | Idem anterior pero con mejor resistencia a corroción en agua salada y agentes químicos agresivos. Industria naval. | Hipertemple (RECOCIDO) a 980 - 1150°C enfriar al agua dureza aprox. HB 140 endurece por deformación no por temple
| 420 | 0,30-0,40 | 1,00 MÁX | 1,00 MÁX | 12 - 14 | --- | P 0,04 MÁX S 0,03 MÁX | Ejes, bombas, válvulas de agua blanda, cuchillería y menaje. Instrumental quirúrgico y odontológico. | 840 900 | 187 202 | 980 1010 | ACEITE O AIRE | 500 650 | 55 37
| 410 | 0,15 MÁX | 1,00 MÁX | 1,00 MÁX | 11,5 - 13,5 | --- | P 0,04 MÁX S 0,03 MÁX | Turbinas, rotores, pistones, ejes y piezas para máquinas de vapor. motores marinos, industria petroquímica, alimenticia y farmacéutica. Cuchillas y torneria. | 840 900 | 153 163 | 950 1010 | ACEITE O AIRE | 600 750 | 29 21