## Hoja 1
CARACTERÍSTICAS TÉCNICAS DE LOS ACEROS
ACEROS | TIPO | APLICACIONES MÁS COMUNES | TRATAMIENTOS TÉRMICOS ORIENTATIVOS (2)
|  |  | RECOCIDO |  | TEMPLE
|  |  | °C APROX | HB | °C APROX | ENFRIAR | REVENIR | HRC
RÁPIDOS | M35 | Brocas, fresas, brochas y herramientas de corte con altas exigencias de trabajo. | 790 860 | 230 250 | 1210. 1250 | ACEITE O SALES | 540 600 | 66 62
| M2 | Brocas, fresas, brochas insertos y punzones de corte. Herramientas para madera dura, machos y calisuares. | 840 880 | 217 248 | 1190 1230 | ACEITE O SALES | 550 580 | 65 63
INDEFOR- MABLES | D6 | Matrices, punzones, cuchillas y núcleos de corte para chapa fina, rodillos roscadores, enderezadores y de conformación. | 820 870 | 212 255 | 940 970 | ACEITE | 200 370 | 62 58
| 01 | Matrices de embutido y punzonado para chapa fina. Machos, peines y terrajas. Matrices para plásticos y no ferrosos. Cuchillos para madera y papel. Calibres. | 770 810 | 183 212 | 780 820 | ACEITE | 150 430 | 62 50
PARA TRABAJOS EN CALIENTE | H13 | Matrices para prensas y retopadoras, extrusión e inyección de no ferrosos y plásticos. Cizallas, punzones y mandriles. Desgasificados y desoxidados en vacio(REFUSION) | 840 880 | 192 229 | 990 1020 | ACEITE O SALES | 540 590 | 51 43
| H10 | Matrices para prensas y retopadoras de acero y no ferrosos. Cuchillas. Extrusión y fundición a presión no ferrosos. | 870 900 | 220 240 | 1000 1030 | ACEITE O SALES | 370 600 | 52 45
| L6 | Matrices para martinetes, inyección de termoplásticos y no ferrosos livianos. Cizallas. | 760 790 | 183 212 | 820 870 | ACEITE | 200 430 | 62 48
PARA TRABAJOS EN FRÍO | S1 | Punzones, cuños y rebarbadores. Herramientas para madera y martillos neumáticos. Cuchillas para chapa gruesa. | 790 820 | 192 235 | 900 980 | ACEITE | 150 530 | 57 45
| 52100 | Rodillos de laminación y conformación de metales. Brocas, terrajas, machos y escariadores. Moldes de cerámica. Calibres. | 740 790 | 183 241 | 800 870 | ACEITE | 150 170 | 62 60
MOLDES PLÁSTICOS | 420 MP | Moldes para inyección o compresión de plásticos y PVC. Moldes para industria del vidrio. Alta resistencia a la corroción, facilidad de pulido. | 780 850 | 192 207 | 1000 1050 | ACEITE O SALES | 300 370 | 52 47
| P20 | Moldes y portamoldes para plásticos, acrilicos, nylon y no ferrosos de bajo punto de fusión, facilidad de pulido. Desgasificados y desoxidados en vacio(REFUSION) | 815 | 230 | SE ENTREGA PRETEMPLADO A 28-32 HRC PUEDE CEMENTARSE O NITRURARCE
PARA CONSTRUCCIÓN MECÁNICA | 8620 | Ejes, engranajes, cremalleras, bulones y piezas mecánicas de resistencia al desgaste. ( PARA CEMENTACIÓN). | Normalizado 875 - 915°C HB 174 Recocido ablandamiento 680°C HB 149 - Cementado 900 - 930°C Temple 845°C Aceite - revenir 150°C HRC 25
| 4140 | Ejes, engranajes, bulones y piezas mecánicas. Para moldes, portamatrices. Piezas sometidas a desgaste. | 790 840 | 179 192 | 840 870 | ACEITE | 540 650 | 36 29
| 1045 | Piezas mecánicas en general. | 810 860 | 174 183 | 800 840 | ACEITE O AGUA | 540 650 | 28 20
INOXIDABLES | 304 | Válvulas, ejes, tornillos y piezas para la industria química, petroquímica, alimenticia, farmacéutica, de papel. Equipamiento e instrumental médico y odontológico. | Hipertemple (RECOCIDO) a 980 - 1150°C enfriar al agua dureza aprox. HB 142 endurece por deformación no por temple
| 316 | Idem anterior pero con mejor resistencia a corroción en agua salada y agentes químicos agresivos. Industria naval. | Hipertemple (RECOCIDO) a 980 - 1150°C enfriar al agua dureza aprox. HB 140 endurece por deformación no por temple
| 420 | Ejes, bombas, válvulas de agua blanda, cuchillería y menaje. Instrumental quirúrgico y odontológico. | 840 900 | 187 202 | 980 1010 | ACEITE O AIRE | 500 650 | 55 37
| 410 | Turbinas, rotores, pistones, ejes y piezas para máquinas de vapor. motores marinos, industria petroquímica, alimenticia y farmacéutica. Cuchillas y torneria. | 840 900 | 153 163 | 950 1010 | ACEITE O AIRE | 600 750 | 29 21